## Sheet1
10.7 | 1. 取样，前处理测量有异常知会主管 2. Ni-5：4L。Ni-9：1.2L。909：0.6L。616A：1.2L。616B: 1.6L。630: 10L。烷基磺酸锡：25kg。锡3000添加剂：4L。Mcg-A: 1.2L。Mcg-C: 0.8L。 3. 跟线协助生产
10.8 | 1. 烧钯 2. 线上报表填写 3. 取样，前处理测量有异常知会主管 4. 烷基磺酸锡：25kg。锡3000添加剂：4L。5. 跟进U2聚锡，U4点锡发黑 6. U2高温镍新开 7. S机预镀钯，高温镍，S2镍炭芯保养
10.9 | 1. 烧钯 2. 线上报表填写 3. 取样，前处理测量有异常知会主管 4. Ni-5：4L。Ni-9：1.2L。909：0.6L。616A：1.2L。616B: 1.2L。锡3000添加剂：2.5L。Mcg-A: 1.2L。Mcg-C: 0.8L。900TC开缸剂：15L。 5. T1普镍弱电解阴极修复 6. S1镍，S2锡保养
2025-10-10 | 1. 烧钯 2. 线上报表填写 3. 取样，前处理测量有异常知会主管 4. Ni-5：4L。Ni-9：1.2L。909：0.6L。616A：1.2L。616B: 1.2L。900添加剂：1L。 5. r1镍，S2锡保养 6. u1高温镍异常满缸通知线长
2025-10-11 | 1. 烧钯 2. 线上报表填写 3. 取样，前处理测量有异常知会主管 4. Ni-5：4L。Ni-9：1.2L。909：0.6L。616A：1.2L。616B: 1.2L。266B：1.5L。 630:10L。Mcg-A: 0.7L。Mcg-C: 0.8L。氨镍：59kg。烷基磺酸锡：25kg。甲基磺酸：30kg。BL-2R: 20L。5. 各线点检，修正风刀等
2025-10-12 | 1. 烧钯 2. S1,T1金槽棉芯更换 3. R2镍钨加2S 3L。R2雾镍加氨水 40ml
2025-10-13 | 1. 烧钯 2. 线上报表填写 3. 取样，前处理测量有异常知会主管 4. U1镍槽,S1锡槽棉芯更换 5. 金槽防置换测试，对应槽位加C剂 6. U1料带脱离导电座导致变形，及时提醒线长，避免批量不良
2025-10-14 | 1. 烧钯 2. 线上报表填写 3. 取样，前处理测量有异常知会主管 4. T1镍槽,S1预镀镍槽棉芯更换 5. S1预镀镍过滤机过载，药水在子槽钛篮中浮现油污，通知电工过滤机已及时修复。6. Ni-5：4.5L。Ni-9：1.2L。909：0.6L。616A：1L。616B: 1.2L。630:10L。Mcg-A: 0.4L。Mcg-C: 0.8L。7. R2镍钨因雾化满缸，开异常单 8. 废芯装袋
2025-10-15 | 1. 烧钯 2. 线上报表填写 3. 取样，前处理测量有异常知会主管 4. S机锡槽，T2镍钨保养 5. Ni-5：4.5L。Ni-9：1.2L。909：0.6L。616A：1L。616B: 1.2L。
2025-10-16 | 1. 烧钯 2. 线上报表填写 3. 取样，前处理测量有异常知会主管 4. U3弱电解板稀硝酸清洗装板 5.Mcg-C: 0.9L。BL-2D: 0.9L。6. T1高温镍弱电解阴极钛条修复 7. 线上点检 8. 抽甲基磺酸
2025-10-17 | 1. 烧钯 2. 线上报表填写 3. 取样，前处理测量有异常知会主管 4. R2做货起泡，雾镍过滤机过载，找电工维修 5. 630:10L。900添加剂：0.8L。6. R2镍钨镀层分层，炭芯处理
2025-10-18 | 1. 烧钯 2. 线上报表填写 3. 取样，前处理测量有异常知会主管 4. Mcg-A: 1.1L。Mcg-C: 0.8L。900开缸剂：4L。900镍液：7L。
2025-10-19 | 1. 烧钯 2. S1雾锡沉降
2025-10-20 | 1. 线上报表填写 2. 取样 3. U2亮锡镀货呈现异常白印，炭芯处理之后，4L开缸剂，800ml光亮剂 4. Ni-5：4.5L。Ni-9：1.2L。909：0.6L。616A：1L。616B: 1.5L。Mcg-A: 1.1L。Mcg-C: 0.8L。BL-2R: 20L。BL-2B: 4L。氨镍：59kg。退金剂：0.2L。
2025-10-21 | 1. 烧钯 2. 线上报表填写 3. 取样，前处理测量有异常知会主管 4. S2锡槽棉芯炭芯更换 5. 金槽防置换测试无异常 6. U1点检高温镍因雾化接近满缸，已关闭并提醒线长 7. Ni-5：4.5L。Ni-9：1.2L。909：0.6L。616A：1L。616B: 1.2L。氨镍：88.5kg。
2025-10-22 | 1. 烧钯 2. 线上报表填写 3. 取样，前处理测量有异常知会主管 4. S机预镀钯，高温镍，T机钯槽，S1锡槽，T机预镀钯保养 5. 900TC开缸剂：7L。900TC添加剂：0.5L。Mcg-A: 1.2L。Mcg-C: 0.8L。630:10L。BL-2R: 20L。 6. 自配退锡退镍药水帮同事剥段端子
2025-10-23 | 1. 烧钯 2. 线上报表填写 3. 取样，前处理测量有异常知会主管 4. S机镍保养 5. U34共用镍槽提升浓度 6. 废芯装袋 7. 各线钯槽打片，eds测试钯镍合金比例
2025-10-24 | 1. 烧钯 2. 线上报表填写 3. 取样，前处理测量有异常知会主管 4. Mcg-A: 1.2L。Mcg-C: 4L。BL-2B: 5L。 5. 顺信委外分析取样
2025-10-25 | 1. 烧钯 2. 线上报表填写 3. 取样，前处理测量有异常知会主管 4. Mcg-A: 0.8L。Mcg-C: 0.6L。氨镍：88.5kg。 5. R机镍槽保养 6. 化验室洗手池浮标维修
2025-10-26 | 1. 烧钯 2. 线上报表填写 3. 取样，前处理测量有异常知会主管 4. R机镀镍发白加添加剂
2025-10-27 | 1. 烧钯 2. t2铂，T2第二个钯，S2，R1-1金，S2钯,T线镍，T2镍钨棉芯炭芯保养 3. s2金槽抽出换软金 4. S1钯槽过滤机损坏，反馈上级
2025-10-28 | 1. 烧钯 2. 线上报表填写 3. 取样，前处理测量有异常知会主管 4. s2锡炭芯棉芯保养 5. 力桥委外分析取样 6. 金槽防置换测试无异常 7. 点检S2线纯金槽有喷出泄漏，及时通知线长调整 8. 630
2025-10-29 | 1. 烧钯 2. 线上报表填写 3. 取样，前处理测量有异常知会主管 4. 废芯装袋 5. 一部银槽打片协助 6. 跟线协助生产 7. 900Tc添加剂
2025-10-30 | 1. 烧钯 2. 线上报表填写 3. 取样，前处理测量有异常知会主管 4. 全部欠缺硼酸的镍槽加入硼酸 5. 点检再次发现U2停机高温镍雾化未关闭，提醒线长注意
2025-10-31 | 1. 烧钯 2. 线上报表填写 3. T2铂槽抽出洗槽
待做事项：11.10 t镍棉芯更换 11.6 s镍棉芯更换 11.9 R机镍槽保养 11.22 T机钯槽棉芯更换 11.27 S2机钯槽棉芯更换 10.16S1钯槽棉芯更换 1.27 S2金槽棉芯更换 1.22 S1T1金槽棉芯更换
每日做事项：金槽AC剂，预镀镍电解板查看清洗，药水状况点检，跟线