## Sheet1
11.1 | 1. R2铂,铂钌槽抽出洗槽，炭芯过滤药水滤回槽内
11.2 | 1. 630 2. 线上报表取下 3. S机锡槽棉芯更换 4. 加A,C剂
11.3 | 1. 取样，前处理测量有异常知会主管 2. 填写11月初线上报表 3. u12亮锡脱皮预镀镍槽炭芯处理，加入硫酸，试镀仍无改善 4. 加A,C剂
11.4 | 1. 烧钯 2. 线上报表填写 3. 取样，前处理测量有异常知会主管 4. U4金槽棉芯更换 5. 点检T2镍钨液位不足，子槽液位时上时下，即是之前镍钨切片发现分层的原因，反馈上级
11.5 | 1. 烧钯 2. 线上报表填写 3. 取样，前处理测量有异常知会主管 4. S机高温镍预镀钯保养， 5. T2焊板不良，高温镍加入Ni-1 1L。
11.6 | 1. 烧钯 2. 线上报表填写 3. 取样，前处理测量有异常知会主管 4. S机镍保养
11.7 | 1. 烧钯 2. 线上报表填写 3. 取样，前处理测量有异常知会主管 4. S机镍，U4镍槽炭芯取出 5. S1锡加添加剂5L 6. U4镍槽测量，各参数调整回标准值 7. U2修正镍抽出排掉，换线外暂存修正镍药水100L 8. 630 9. 金槽防置换测试
11.8 | 1. 烧钯 2. 线上报表填写 3. 取样，前处理测量，T2电解脱脂波美为0有异常知会主管 4. R1弱电解阳极导电不良，钛条修复 5. S机酸铜打片调整 6. T1金槽ph降至4.46降至4.2 7. S2高温镍点检没有镀上端子 8. 900TC添加剂
11.9 | 1. 烧钯 2. 线上报表填写 3. U2槽位炭芯全部取出换棉芯 4. S机锡槽保养 5. U2亮锡加添加剂
2025-11-10 | 1. 烧钯 2. 取样，前处理测量，有异常知会主管 3. u1锡槽发花，加添加剂无改善，打片等测试无异常 4. 剩余30L修正镍全部转入S2 5. U4U3亮镍雾镍相互调换
2025-11-11 | 1. 烧钯 2. 取样，前处理测量，有异常知会主管 3. 线上报表填写 4. R机镍保养 5. 630 6. U1亮镍弱电解阳极钛条修复 7. S机预镀镍加1.5kg氯化镍 8. T2纯金抽入R2预镀金
2025-11-12 | 1. 烧钯 2. 取样，前处理测量，有异常知会主管 3. 线上报表填写 4. 线外待滞铂药水炭芯过滤干净加入T2提升铂浓度
2025-11-13 | 1. 烧钯 2. 取样，前处理测量，有异常知会主管 3. 线上报表填写 4. 协助锡渣端子剥锡剥镍拍照记录 5. t2镍钨保养
2025-11-14 | 1. 烧钯 2. 取样，前处理测量，有异常知会主管 3. 线上报表填写 4. 化验员请假，协助线上药水分析 5. 金槽防置换测试无异常 6. R1弱电解阳极补充 . 630 900TC Ni-1
2025-11-15 | 1. 烧钯 2. 取样，前处理测量，有异常知会主管 3. 线上报表填写 4. 化验员请假，协助线上药水分析 5. 镀银产品硫化测试 6. U12线提升锡浓度 7. U2修正镍过滤机不工作反馈， 弱电解阳极补充部分 8. S2锡槽明日保养提前准备桶及物料
2025-11-16 | 1. 烧钯 2. S2锡槽沉降保养 3. 线外淦城高温镍转入U1U2
2025-11-17 | 1. 烧钯 2. 取样，前处理测量，有异常知会主管 3. 线上报表填写 4. U机预镀镍炭芯保养 5. U2亮锡聚锡，高温镍炭芯保养 6. S2锡做货发花，棉芯更换加入添加剂，疑似沉降之后强电解未到位导致发花
2025-11-18 | 1. 烧钯 2. 取样，前处理测量，有异常知会主管 3. 线上报表填写 4. 周转仓需装修，药水转出 5. T2转入线外美泰乐金药水 6. U2亮锡打片调整加添加剂 7. 淦城每月打片取样 8. S2修正镍点检镀液表面浮现轻微油污，过滤机泵工作不正常，待电工维修
2025-11-19 | 1. 烧钯 2. 取样，前处理测量，有异常知会主管 3. 线上报表填写 4. 周转仓装修完成，药水转入 5. 黑镍开缸所需物料协助转移 6. 金槽防置换测试无异常
2025-11-20 | 1. 烧钯 2. 取样，前处理测量，有异常知会主管 3. 线上报表填写 4. T2铂槽过滤药水 5. s2修正镍保养 6. 630 R1线补加Ni-1 1L
2025-11-21 | 1. 烧钯 2. 取样，前处理测量，有异常知会主管 3. 线上报表填写 4. S机普镍保养 5. U12预镀镍点检，阳极浮现油污，黑色颗粒，已建议线上保养阳极，清出清洗换新阳极袋，今日再次炭芯处理 6. S2修正镍保养 7. R1铂槽报废部分药水转移 8. 900TC
2025-11-22 | 1. 烧钯 2. 取样，前处理测量，有异常知会主管 3. 线上报表填写 4. S机预镀镍保养 5. T2铂槽和R2铂钌槽调换
2025-11-23 | 1. 烧钯 2. S机高温镍，预镀钯保养 3. 线上报表填写 4. R2镍钨分析调整 5. 630
2025-11-24 | 1. 烧钯 2. 取样，前处理测量，有异常知会主管 3. 线上报表填写 4. R1前段铂槽洗槽 5. T1高温镍，普镍，S1普镍，高温镍电解板稀硝酸清洗 6. R2铂钌槽碱洗酸洗
2025-11-25 | 1. 烧钯 2. 取样，前处理测量，有异常知会主管 3. 线上报表填写 4. t机镍，U4-2镍，T2钯槽炭芯处理 5. T1普镍满缸调整，开异常单
2025-11-26 | 1. 烧钯 2. 取样，前处理测量，有异常知会主管 3. 线上报表填写 4. r机镍，s机钯槽炭芯处理 5. 金槽防置换测试S2金槽需多加C剂 6. U1雾锡沉降，洗槽未充分 7. 线外铂药水过滤入R2 8. 900TC
2025-11-27 | 1. 烧钯 2. 取样，前处理测量，有异常知会主管 3. 线上报表填写 4. U3剥金液抽取开新 5. 镍槽加硼酸 6. 顺信打片取样，力桥委外分析取样
2025-11-28 | 1. 烧钯 2. 取样，前处理测量，有异常知会主管 3. 线上报表填写 4. 二部取样瓶换新，旧取样瓶药水回收，瓶清洗 5. 周转仓整理药水托盘 6. 630
待做事项：12.9 t镍棉芯更换 12.5 s镍棉芯更换 12.10 R机镍槽保养 12.22 T机钯槽棉芯更换 12.26 S2，S1机钯槽棉芯更换 1.27 S2金槽棉芯更换 1.22 S1T1金槽棉芯更换 11.8U2线全线保养 11.21U机预镀镍保养
每日做事项：金槽AC剂，预镀镍电解板查看清洗，药水状况点检，跟线