## Sheet1
12.2 | 1. 停机之后线上过滤机开启检查状况 2. R1高温镍弱电解阴极电解板镀层过厚导致钝化，取出暂未换新 3. 药水根据分析报表调整
12.3 | 1. 烧钯 2. 取样，前处理测量，有异常知会主管 3. 线上报表填写 4. s机锡槽棉芯保养，U4机镍炭芯保养 5. 金槽防置换测试，S机添加剂添加量需增加100ml 6. U机预镀镍内孔区漏镀，加主盐和添加剂 7. T2普镍点检发现轻微油污，炭芯处理 8. R2镍钨更换棉芯,R机酸铜炭芯处理 9.900TC，630
12.4 | 1. 烧钯 2. 取样，前处理测量，有异常知会主管 3. 线上报表填写 4. 昨日R机酸铜过滤机内只装两支炭芯未过滤充分，需反思 5. U1高温镍做货脱皮，炭芯处理，PH降低，后续生产高温镍导电不良发生料带脱皮 6. S机预镀钯，高温镍保养
12.5 | 1. 烧钯 2. 取样，前处理测量，有异常知会主管 3. 线上报表填写 4. U2亮锡炭芯处理，高温镍加添加剂Ni-1 1.3L，Ni-5 0.5L 5. S机镍保养 6. U3剥金液抽出开新 7. T1碱镍点检需保养 8. R2前段铂槽抽出
12.6 | 1. 烧钯 2. 取样，前处理测量，有异常知会主管 3. 线上报表填写 4. R2铂槽清洗过滤转入顺信铂药水 5. 根据分析表加药 6. S1线因线长操作失误，普镍液位满，溢出2L左右 7. 630
12.7 | 1. 烧钯 2. U2亮锡排出洗槽，T1雾锡抽出沉降之后抽入U2 3. 线上报表填写
12.8 | 1. 烧钯 2. 取样，前处理测量，有异常知会主管 3. 线上报表填写 4. U机预镀镍炭芯保养 5. U2雾锡炭芯处理两次，化验室炭粉处理打片发花，做货仍发花，强电解处理 6. U1雾镍弱电解阳极接线修复 7. 根据分析表加药
12.9 | 1. 烧钯 2. 取样，前处理测量，有异常知会主管 3. 线上报表填写 4. S机锡槽棉芯保养，T机镍炭芯保养 5. s1预镀钯满缸重新开缸 6. S1钯槽上水泵坏掉，药水满出至父槽，吸尘器抽取 7. R1酸铜槽清洗，开预镀镍 8. R1铂槽清洗 9. 630
2025-12-10 | 1. 烧钯 2. 取样，前处理测量，有异常知会主管 3. 线上报表填写 4. R机镍保养 5. 自动分析设备取回管测试协助 6. U3金添加剂加多点 7. R1过滤美泰乐铂药水入槽
2025-12-11 | 1. 烧钯 2. 取样，前处理测量，有异常知会主管 3. 线上报表填写 4. 金槽防置换测试S机需多加C剂 5. R1镀预镀银外观不良发黄，应该减少银含量
2025-12-12 | 1. 烧钯 2. 取样，前处理测量，有异常知会主管 3. 线上报表填写 4. U3金棉芯包裹滤纸过滤4小时取出 5. S2T1各补钴25g 6. T1金槽抽出，剥金液清洗槽体回收金药水 7. 630 900TC
2025-12-13 | 1. 烧钯 2. 取样，前处理测量，有异常知会主管 3. 线上报表填写 4. 镍槽加硼酸 5. 线外磷铜球稀硫酸清洗加入T2,S1线 6. S2水封后水洗槽出水口堵塞导致水洗水流入水封，及时提醒线长
2025-12-15 | 1. 烧钯 2. 取样，前处理测量，有异常知会主管 3. 线上报表填写 4. S1，S2钯槽抽底清槽，药水炭芯滤纸过滤
2025-12-16 | 1. 烧钯 2. 取样，前处理测量，有异常知会主管 3. 线上报表填写 4. 根据分析表加药 5. R2试镀铂槽参数确认 6. 630
2025-12-17 | 1. 烧钯 2. 取样，前处理测量，有异常知会主管 3. 线上报表填写 4. U1锡忘补酸浓度，需反思 5. 金槽防置换测试无异常 6. U2-1镍炭芯处理 7. 根据分析表加药
2025-12-18 | 1. 烧钯 2. 取样，前处理测量，有异常知会主管 3. 线上报表填写 4. r2镍钨炭芯保养，主盐补齐浓度
2025-12-19 | 1. 烧钯 2. 取样，前处理测量，有异常知会主管 3. 线上报表填写 4. t,S机镍保养 5. 酸铜流入前工段水洗槽内，已补足浓度，开异常单 6. S2,T1,T2-2钯镍eds片制作 7. R2-1金槽ph将至3.8
2025-12-22 | 1. 烧钯 2. 取样，前处理测量，有异常知会主管 3. 线上报表填写 4. s，T机预镀钯，高温镍，T机钯槽棉芯更换 5. S1,T2-1,R1钯镍eds片制作 6. T2-1金槽后雾化控制器漏水反馈主管 7. 630 900TC
2025-12-23 | 1. 烧钯 2. 取样，前处理测量，有异常知会主管 3. 线上报表填写 4. s机锡保养 5. U3阳极袋绳结处断裂，钛篮中线絮多，反馈线长 6. T1预镀钯弱电解阴极接线处腐烂，换另外一头接线，反馈上级 7. 二部钯槽弱电解进水口分析表制作
2025-12-24 | 1. 烧钯 2. 取样，前处理测量，有异常知会主管 3. 线上报表填写 4. 金槽防置换测试无异常 5. 根据分析表加药 6. 废芯装袋 7. R1 Ni-1 700ml 8. U2预镀镍脱皮调整
2025-12-25 | 1. 烧钯 2. 取样，前处理测量，有异常知会主管 3. 线上报表填写 4. U2全镍低区发白，加添加剂 5. 全线镍加硼酸 6. T1金手抚后发红，已降低ph值，并与其它线别对准基础条件发现其温度49℃偏低，怀疑温度或者钴金属低而影响，待和上级讨论
2025-12-26 | 1. 烧钯 2. 取样，前处理测量，有异常知会主管 3. 线上报表填写 4. 顺信打片取样 5. 自动分析仪器金样配制 6. R2抛光开缸
2025-12-29 | 1. 烧钯 2. 取样，前处理测量，有异常知会主管 3. 线上报表填写 4. U1-2镍电解板清洗 5. U12预镀镍硫酸镍补加
2025-12-30 | 1. 烧钯 2. 取样，前处理测量，有异常知会主管 3. 线上报表填写 4. T2-1金槽以及钯槽药水抽出换加热管 5. 周转仓初盘点
2025-12-31 | 1. 年底盘点
待做事项：1.20 t镍棉芯更换 1.4 s镍棉芯更换 1.5 s，T预镀钯，高温镍镍棉芯更换，T机钯槽棉芯更换 12.25 R机镍槽保养 1.15 S2，S1机钯槽棉芯更换 1.27 S2金槽棉芯更换 1.22 S1T1金槽棉芯更换 12.8U机预镀镍保养 11.8U2线全线保养 12.3U4镍保养
每日做事项：金槽AC剂，预镀镍电解板查看清洗，药水状况点检，跟线