## Sheet1
3.1 | 1.日常取样，烧钯2.前处理，后处理，镍槽比重测量3.线上废芯回收4.锡镍分析5.月底盘点取样，尺量液位6.镍钨工作液和炭粉处理液转缸
3.3 | 1.日常取样，烧钯2.前处理，后处理，镍槽比重测量3.安全检查，废弃药水排出，存桶药水转缸等4.T2金槽调PH，美泰乐调酸盐
3.4 | 1.日常取样，烧钯2.前处理，后处理，镍槽比重测量3.T2微蚀更换合盈30004.T2金槽调PH，美泰乐调酸盐5.根据分析结果调节药水ph，主盐浓度等
3.5 | 1.日常取样，烧钯2.前处理，后处理，镍槽比重测量3.T1线焊板不良，高温镍加B剂2L 4.S线锡槽棉芯更换 5.根据分析结果调节药水ph，主盐浓度等 6.每周三金槽添加A,C剂300ml,150ml 7.R2线锡镍药水抽出，和生产洗槽
3.7 | 1.日常取样，烧钯 2.前处理，后处理，镍槽比重测量 3.根据分析结果调节药水ph，主盐浓度等 4.氨镍转入r2线，打片出现发黑问题，打活性炭，加添加剂 5.T1高温镍活性炭更换棉芯
3.8 | 1.日常取样，烧钯 2.前处理，后处理，镍槽比重测量 3.根据分析结果调节药水ph，主盐浓度等 4.S2金缸抽出洗槽，转入软金并提高软金浓度 5. r2镍打片 6. s线钯镍打炭芯，一个半小时左右即可关过滤机，防止钯损耗严重 7. 每月钯槽，0.5A3分钟打小片做eds测试合金比例
3.9 | 1.日常取样，烧钯 2.前处理，后处理，镍槽比重测量 3.根据分析结果调节药水ph，主盐浓度等 4.U机加硼酸 5. 软金抽出，转入硬金，途中操作失误，未及时关闭阀门泄漏药水小于1L
2025-03-10 | 1.日常取样，烧钯 2.前处理，后处理，镍槽比重测量 3.R2线金缸加入添加剂A800ml,C400ml 4. T2线铂槽两根炭芯处理 5. T2线镀铂发白调整，先是铂槽炭芯处理，并加添加剂
2025-03-11 | 1.日常取样，烧钯 2.前处理，后处理，镍槽比重测量 3.T2线产品金脱皮，调整流程：金缸调节ph并试样，ng,加镀高温镍2.2A电流，ng,镍钨槽炭芯处理，铂槽加添加剂，加铂，ok 4. T1碱镍洗槽开缸，两桶药水四桶纯水，30%开缸，加氨水调PH8-9
2025-03-12 | 1.日常取样，烧钯 2.前处理，后处理，镍槽比重测量 3.酸铜打片，高区有点烧，有点发彩，滴定之后确认是光剂过量 4. 添加金缸a,c剂 5. u2线镀锡发花，加添加剂8L，加酸10L,部分镍槽提高镍离子浓度 6. 铂槽棉芯清洗水过滤复用
2025-03-13 | 1.日常取样，烧钯 2.前处理，后处理，镍槽比重测量 3.金槽杂质含量高，可能由于试线的时候，风刀水刀未开启导致母带带入，还有就是槽内掉pin导致 4. 镍槽锡槽等加药
2025-03-14 | 1.早晚取样，烧钯 2.前处理，后处理，镍槽比重ph测量 3.完成锡镍分析 4. 镍槽锡槽等加药 5.碱性镍补充浓度
2025-03-15 | 1.日常取样，烧钯 2.前处理，后处理，镍槽比重测量 3.镍钨槽补加2R,2B
2025-03-17 | 1.日常取样 2.前处理，后处理，镍槽比重测量 3.R2线钯槽转入R1线，软管接口处需要胶圈，否则漏水，钯槽弱电解处找出固体钯残留，槽体水管各壁清洗抽出使用，过后的多次水洗水抽出回收，抽水泵的三厢插头和线上部分电源不匹配，导致反转，抽水慢，三厢插头内部接线亦反转之后即可正常抽水，
2025-03-18 | 1.日常取样 2.前处理，后处理，镍槽比重测量，提醒线长部分槽位需加药 3.R2线钯槽洗槽子，盖板，槽壁等清洗 4. 镍槽添加药水
2025-03-19 | 1.日常取样 2.前处理，后处理，镍槽比重测量 3.R2线预镍，普镍，软金，高温镍药水抽出
2025-03-20 | 1.日常取样 2.前处理，后处理，镍槽比重测量 3.R2线预金药水抽出，洗槽 4. 镍锡槽加药 5. 协助分析锡槽 6. R1焊板不良，高温镍加添加剂，查看药水状况
2025-03-21 | 1.日常取样 2.前处理，后处理，镍槽比重测量
2025-03-22 | 1.日常取样 2.前处理，后处理，镍槽比重测量 3.金槽洗槽开新缸：准备桶，药水全部抽出回收，剥金液倒入洗槽循环10分钟，再次抽出回收，随后柠檬酸洗槽循环后排出，再次纯水循环后排出，随后开缸（测水质，打片等）
2025-03-23 | 1.日常取样 2.前处理，后处理，镍槽比重测量 3.碱镍加药，s1锡槽棉芯更换
2025-03-26 | 1.日常取样 2.前处理，后处理，镍槽比重测量 3.跟线线长，补水，风刀，调机等操作 4.金槽调ph，加防置换剂等，碱镍加药
2025-03-28 | 1.日常取样 2.前处理，后处理，镍槽比重测量 3.镍钨加药
2025-03-29 | 1.日常取样 2.前处理，后处理，镍槽比重测量 3.线上镍槽炭芯保养 4. 金回收液加槽 5.