## 2
第二事业部药水每日添加明细
管理槽 | 管理项目 | 目标值 | 药品名称 | 添加量
预镀镍 | 添加剂 | 30 | 打底镍添加剂 Ni-9 | 500ml/天
修正镍 | 硼酸浓度 | 40 | 硼酸
| 添加剂 | 30 | N909 | 500ml/天
镀镍 | 硼酸浓度 | 40 | 硼酸
| 添加剂 | 10 | Ni-5 | 700ml/天
高温镍 | 硼酸浓度 | 40 | 硼酸
| 添加剂 | 6 | 616A | 200ml/天
| 添加剂 | 15 | 616B | 300ml/天
镀金(厚金） | 低区抑制剂 | 15 | SFGOLD@Au-MCG 添加剂A
| 防置换剂 | 10 | SFGOLD@Au-MCG 添加剂C | 300ml/天
预镀钯 | 镍浓度 | 10 | 钯镍900TC 镍浓缩液 | 500ml/天
| 比重 | 10 | 钯镍900TC 开缸剂 | 1L/天
| 添加剂 | 15 | 钯镍900TC 添加剂 | 200ml/7天
镀钯 | 添加剂 | 40 | 钯镍900TC 添加剂 | 200ml/7天
雾锡 | 3000添加剂 | 80 | 3000添加剂 | 800ml/天
备注：在正常生产过程，各药水添加剂以上述标准添加，其他成分以分析结果调整。

## 2 (2)
附录一：各生产线药品添加量与药水浓度变化关系
生产线 | 管理槽 | 体积 | 管理项目 | 目标值 | 添加的药品名称 | 添加量 | 浓度变化量 |  | 最高添加量
S线 | 超声波除油 | 220L | Be | 12 | SC-217热浸脱脂剂 | 1Kg | 上升 | 0.45Be | 10Kg
S线 | 电解除油 | 220L | Be | 12 | SEC-805B电解脱脂剂 | 1Kg | 上升 | 0.45Be | 10Kg
S线 | 抛光 | 220L | 7025 | 12 | 7025 | 1L | 上升 | 0.5% | 10Kg
S线 | 酸活化 | 220L | Be | 13 | 98%硫酸 | 2.5L | 上升 | 1.25Be | 10L
S线 | 预镀镍 | 180L | 镍浓度 | 50 | 打底镍补充剂Ni-11P | 1L | 上升 | 0.37g/L | 20L
|  |  | PH值 | 0.8 | 硫酸 | 100ml | 下降 | 0.04 | 1L
|  |  | 添加剂 | 30 | 打底镍添加剂 Ni-9 | 100ml | 上升 | 0.56ml/L | 2L
S1线 | 修正镍 | 180L | 镍浓度 | 90 | 氨基磺酸镍 | 1L | 上升 | 1.0g/L | 20L
|  |  | 硼酸浓度 | 40 | 硼酸 | 1Kg | 上升 | 5.55g/L | 1Kg
|  |  | PH值 | 2 | 氨基磺酸 | 100g | 下降 | 0.09 | 500g
|  |  | 添加剂 | 30 | N909 | 100ml | 上升 | 0.56ml/L | 2L
S2线 | 修正镍 | 250L | 镍浓度 | 90 | 氨基磺酸镍 | 1L | 上升 | 0.72g/L | 20L
|  |  | 硼酸浓度 | 40 | 硼酸 | 1Kg | 上升 | 4g/L | 1Kg
|  |  | PH值 | 2 | 氨基磺酸 | 100g | 下降 | 0.06 | 500g
|  |  | 添加剂 | 30 | N909 | 100ml | 上升 | 0.4ml/L | 2L
S1线 | 镀镍 | 650L | 硼酸浓度 | 40 | 硼酸 | 1Kg | 上升 | 1.54g/L | 4Kg
|  |  | 氯化镍浓度 | 6 | 氯化镍浓度 | 1Kg | 上升 | 1.54g/L | 1Kg
|  |  | 镍浓度 | 90 | 氨基磺酸镍 | 1L | 上升 | 0.28g/L | 20L
|  |  | PH值 | 4.2 | 氨基磺酸 | 100g | 下降 | 0.03 | 1Kg
|  |  | 添加剂 | 6 | Ni-5 | 100ml | 上升 | 0.15ml/L | 2L
S2线 | 镀镍 | 800L | 硼酸浓度 | 40 | 硼酸 | 1Kg | 上升 | 1.25g/L | 5Kg
|  |  | 氯化镍浓度 | 6 | 氯化镍浓度 | 1Kg | 上升 | 1.25g/L | 1Kg
|  |  | 镍浓度 | 90 | 氨基磺酸镍 | 1L | 上升 | 0.225g/L | 20L
|  |  | PH值 | 4.2 | 氨基磺酸 | 100g | 下降 | 0.025 | 1Kg
|  |  | 添加剂 | 6 | Ni-5 | 100ml | 上升 | 0.125ml/L | 2L
S线 | 高温镍 | 300L | 硼酸浓度 | 40 | 硼酸 | 1Kg | 上升 | 3.33g/L | 2Kg
|  |  | 氯化镍浓度 | 6 | 氯化镍浓度 | 1Kg | 上升 | 3.33g/L | 0.5Kg
|  |  | 镍浓度 | 90 | 氨基磺酸镍 | 1L | 上升 | 0.6g/L | 20L
|  |  | PH值 | 2.5 | 氨基磺酸 | 100g | 下降 | 0.05 | 1Kg
|  |  | 添加剂 | 6 | 616A | 100ml | 上升 | 0.33ml/L | 0.3L
|  |  | 添加剂 | 15 | 616B | 100ml | 上升 | 0.33ml/L | 1L
S1线 | 镀金 | 280L | 金浓度 | 6 | 金盐 | 100g | 上升 | 0.24g/L | 300g
|  |  | PH值 | 4.2 | PH值调整盐 | 1Kg | 下降 | 0.05 | 3kg
|  |  | 比重 | 10 | 导电盐 | 1Kg | 上升 | 0.24Be' | 5kg
|  |  | 钴浓度 | 0.6 | SFGOLD@Au-MCG 钴补充剂R | 1L | 上升 | 0.178g/L | 0.5L
|  |  | 低区抑制剂 | 15 | SFGOLD@Au-MCG 添加剂A | 100ml | 上升 | 0.357ml/L | 2L
|  |  | 防置换剂 | 10 | SFGOLD@Au-MCG 添加剂C | 100ml | 上升 | 0.357ml/L | 0.5L
S2线 | 镀金 | 250L | 金浓度 | 3 | 金盐 | 100g | 上升 | 0.273g/L | 300g
|  |  | PH值 | 4.2 | PH值调整盐 | 1Kg | 下降 | 0.06 | 3kg
|  |  | 比重 | 10 | 导电盐 | 1Kg | 上升 | 0.267Be' | 5kg
|  |  | 钴浓度 | 0.3 | SFGOLD@Au-MCG 钴补充剂R | 1L | 上升 | 0.2g/L | 0.5L
|  |  | 低区抑制剂 | 10 | SFGOLD@Au-MCG 添加剂A | 100ml | 上升 | 0.4ml/L | 2L
|  |  | 防置换剂 | 10 | SFGOLD@Au-MCG 添加剂C | 100ml | 上升 | 0.4ml/L | 0.5L
S1S2线 | 预镀钯 | 250L | 镍浓度 | 10 | 钯镍900TC 镍浓缩液 | 1L | 上升 | 0.532g/L | 5L
|  |  | PH值 | 7.3 | 氨水 | 100ml | 上升 | 0.06 | 1L
|  |  | 比重 | 10 | 钯镍900TC 开缸剂 | 1L | 上升 | 0.4Be' | 5L
|  |  | 添加剂 | 15 | 钯镍900TC 添加剂 | 1L | 上升 | 4ml/L | 0.5L
S1S2线 | 镀钯 | 280L | 钯浓度 | 16 | 钯盐 | 100g | 上升 | 0.357g/L | 300g
|  |  | 镍浓度 | 10 | 钯镍900TC 镍浓缩液 | 1L | 上升 | 0.475g/L | 3L
|  |  | PH值 | 7.3 | 氨水 | 100ml | 上升 | 0.05 | 2L
|  |  | 比重 | 10 | 钯镍900TC 开缸剂 | 1L | 上升 | 0.3Be' | 5L
|  |  | 添加剂 | 40 | 钯镍900TC 添加剂 | 1L | 上升 | 3.57ml/L | 1L
S1线 | 雾锡 | 550L | Sn浓度 | 45 | 烷基磺酸锡 | 1L | 上升 | 0.55g/L | 20L
|  |  | 游离酸浓度 | 110 | 烷基磺酸 | 1L | 上升 | 1.81ml/L | 10L
|  |  | DY300第一剂 | 80 | DY300第一剂 | 1L | 上升 | 1.81ml/L | 5L
|  |  | DY-300第二剂 | 4 | DY-300第二剂 | 100ml | 上升 | 0.18ml/L | 500mL
S2线 | 雾锡 | 550L | Sn浓度 | 45 | 烷基磺酸锡 | 1L | 上升 | 0.55g/L | 20L
|  |  | 游离酸浓度 | 110 | 烷基磺酸 | 1L | 上升 | 1.81ml/L | 10L
|  |  | 3000第一剂 | 80 | 3000第一剂 | 1L | 上升 | 1.81ml/L | 5L
|  |  | 3000第二剂 | 4 | 3000第二剂 | 100ml | 上升 | 0.18ml/L | 500mL
S线 | 变色防止 | 150L | SN-7浓度 | 8% | SN-7 | 1L | 上升 | 0.6% | 5L
S线 | 水性封孔 | 150L |  | 8% | 金封孔剂 | 1L | 上升 | 0.6% | 3L