## Sheet1
镀浴类型 | 镀种 | 是否连续使用 | 实验过程 | 药水基本参数 | 总结
连续镀 | 硫酸铜 | 已超两月未使用 | 原液打片，高区白腻不平整，不光亮，白腻区域占比三分之一，白腻是因为长期未使用，添加剂分解造成的有机药水污染 | 温度：常温 金属铜：130g/L 硫酸90g/L | 对于连续镀淦城1020系列硫酸铜药水长期未使用的情况 下次直接炭芯处理，之后，加入A剂2ml/L,B剂1ml/L
加入填平剂A剂0.6ml/L,光亮剂0.3ml/L,打片高区效果改善，整体亮度改善
再次加入填平剂A剂0.6ml/L,光亮剂0.3ml/L,打片高区效果改善，整体亮度改善不明显
再次加入光亮剂0.3ml/L,打片高区效果改善不明显，仍有白腻，整体亮度改善明显
最终决定铜槽炭芯处理，之后，加入A剂2ml/L,B剂1ml/L
调整日期记录
2025.7.7，S机硫酸铜打片发花，电压2.6V,电流3A,常温，加入A 2ml/L,B 1ml/L，开缸剂 2ml/L