## Sheet1
镀浴类型 | 镀种 | 是否连续使用 | 实验过程 | 药水基本参数 | 总结
连续镀 | 雾锡 | 刚刚沉降之后 已经做了几天货 | 原液打片，高区发黑，发黑区域占比四分之一 发黑可能是因为沉降剂，处理剂未清除干净，因线长在沉降之后就没有补过水 但药水液位非常高，因此也可能他槽药水带入造成污染 添加剂分解造成的有机药水污染 | 温度：40℃ 金属锡：36g/L 甲基磺酸：106g/L 电流：3A 电压：2.8V 打片时长：1Min | 雾锡水渍发花现象： 1. 打片确认是否需要添加剂 2. 雾锡后各工段水洗检查，有问题则更换 3. 前两次处理尝试仍然有问题，则炭芯处理 4. 连续镀打片需要搅拌的槽液，一定要剧烈搅拌
加入添加剂10ml/L,打片高区效果改善
再加入添加剂10ml/L,打片高区效果改善轻微
决定锡槽加入20ml/L添加剂再做货 药水加入之后，线长做货水渍，发花现象更加严重 换线做货ok
最终决定锡槽四根炭芯处理8小时