## Sheet1
镀浴类型 | 镀种 | 是否连续使用 | 实验过程 | 药水基本参数 | 总结
连续镀 | 亮锡 | 沉降后的 | 装入两根炭芯，线长电解处理 | 温度：常温 金属锡：41g/L 酸：68g/L | 对于连续镀淦城266系列亮锡药水沉降之后的情况 下次直接炭芯处理加强电解，之后，加入A剂20ml/L,B剂10ml/L
U2锡槽打片发雾，加入酸50ml/L,加入A20ml/L,B10ml/L，整体外观OK
调整日期记录
2025.7.14，U2锡槽打片发雾，加入A20ml/L,B10ml/L,酸50ml/L