## Sheet1
镀浴类型 | 镀种 | 是否连续使用 | 实验过程 | 药水基本参数 | 总结
连续镀 | 预镀镍 | 是 | 线上药水加入ni-9添加剂20ml/L打片与原片对比，无变化 | 温度：50℃ 比重：16 PH：0.6 | 对于连续镀淦城Ni-9镀不上的情况 比重13往上，视为主盐正常，但是根据调整情况来看，比重应该 受氯化镍，硫酸镍共同影响，那么再次出现镀不上的情况，则直接加入 硫酸镍（主盐）以及氯化镍（导电盐） 各加入50g/L,10g/L
加入氯化镍30g/L,打片光亮均匀
调整日期记录
2025.8.5,U2预镀镍，镀不上，加入氯化镍30g/L，正常做货
2025.8.23,U2预镀镍，再次镀不上，加入氯化镍30g/L，打片与原片无区别，加入硫酸镍20g/L,打片光亮均匀，正常做货